## Sheet1
送检工程量清单
送检类别 | 送检项目 | 部位 | 代表批量 | 送检数量 | 送检组数 | 送检材料 | 单价 | 合计
原材料 | 水泥 | 新砌墙体砌筑及室内抹灰 | 按同一生产厂家、同一等级、同一品种、同一批号且连续进场的水泥，袋装不超过200t为一批，不超过500t为一批，每批抽样不少于一次。 | 12kg | 1组，如合格证出场日期满三个月后再送一组复检 | 水泥
| 砂 | 新砌墙体砌筑及室内抹灰 | 同分类、规格、适用等级的每600t或400m³为一批，每批抽样不少于一次。 | 60kg | 1组 | 砂
| 砖 | 新砌墙体砌筑 | 1、每一生产厂家的砖到场后，按烧结普通砖、烧结多孔砖、混凝土多孔砖、蒸压灰砂砖5万块为一批。 | 15块，10块抗压，5块备用 | 1组
| 防水 材料 | 卫生间、屋面 | 聚氯乙烯防水卷材氯化聚乙烯防水卷材：在批中随机抽取3卷用于外观质量、尺寸、面积检验，检验合格后任取一卷，在距外层端部500㎜处截取约3m，用于理化性能试验；SBS、APP在每批中随机抽取5卷进行单位面积、面积、厚度及外观检查，检验合格后任取一卷，切除距外层卷头2500㎜后，取1m长的卷材；沥青复合胎柔性防水卷材：在每批中随机抽取5卷进行单位面积质量、面积、厚度及外观检查，检验合格后任取一卷，切除距外层卷头1000㎜后，取1m长的卷材 |  | 1组 | 聚氯乙烯防水卷材氯化聚乙烯防水卷材
| 瓷砖放射性检测 | 地面瓷砖 | 同一生产厂家、同一原材料、同一级别建筑材料，随机抽取3kg×2个试样，一份密封保存，一份试验用。 | 3kg×2个 | 1组
| 建筑节能（配电） | 电线电缆 | 每单位工程同一厂家各种规格的电线总数10%，且不少于2个规格。每单位工程同一厂家各种规格的电缆总数的10%，且不少于2个规格。 取样时应离端部至少1m。 | 电线每规格1卷 （每种规格1根,3米/根）电缆每规格3米 （每种规格1根,3米/根）。 | 13种电线电缆，13组
| 钢筋原材料 | 主体结构 | 同一品牌、同一尺寸、同一炉批号60t做一检验批 | 热轧光圆钢筋9根长≥550mm；热轧带肋钢筋7根长≥550mm，2根长≥700mm | 每种钢筋型号各一组
配合比 | 砂浆配合比 |  |  | 水泥：20kg；砂：50kg | 抹灰一组、砌砖一组，共两组
其他检测 | 砂浆 | 新砌墙体砌筑及室内抹灰 | 每一检验批且不超过250m3砌体的各种类型及强度等级的砌筑砂浆 | 1组 | 内外墙抹灰各一组、砌砖一组，共三组
| 空气质量 | 甲醛氡氨苯 TVOC | 单位工程 | 19
共计：